## 검사성적서
SecuGen Korea | 검사성적서 INSPECTION CERTIFICATE |  |  | 문서번호 | QC-IC-2026-0142
|  |  |  | 개정 / Rev. | Rev. 0
|  |  |  | 페이지 | 1 / 1
문서상태: 잠정(DRAFT) — 페인트후검사 미완료(is_complete=false), 회수 완료 후 재발행 예정
■ 품목 · 공급사 · 입고 · 로트 정보
공급사 (Supplier) | ALT (ACTIVE / 현행) |  | 프리즘종류 | PLASTIC (플라스틱 프리즘)
공급사 LOT | ALT-2406-A |  | 규격/적용모델 | FDU07 적용 / 12.0×8.0×6.0mm
품목코드 (ERP) | (미입력 — ERP 등록 후 기입) |  | 단위 | EA
입고번호 | RCV-2026-0087 |  | 입고일 (요구2) | 2026-06-10
입고수량 (요구1) | 5,000 EA |  | 로트번호 ★발급단위 | L240610-03
로트수량 | 2,000 EA |  | 검사방식 | 전수검사 (FULL) / AQL N/A
① 입고검사 (INCOMING / 투명 원자재 전수검사) — 검사 개요
검사방식 | 검사기간 (요구3) | 검사수량 | 양품 | 불량 | 판정 · 검사원 · 완료
전수 (FULL) | 2026-06-12 ~ 2026-06-13 | 2,000 EA | 1,960 EA | 40 EA | PASS · 홍길동 · 완료(✔)
입고검사 항목별 불량 (검사항목 마스터를 행으로 — 항목 추가 시 행만 늘어남)
No | 검사항목 |  | 분류 | 불량수량 | 불량률 (÷2,000)
1 | 원자재 |  | 원자재 | 22 | 1.10%
2 | 디그&찍힘 |  | 외관 | 12 | 0.60%
3 | 스크래치 |  | 외관 | 6 | 0.30%
— | 페인트 |  | 페인트 | 해당없음 | /
— | 페인트 작업 불량 |  | 도장 | 해당없음 | /
합계 | 입고검사 불량 소계 [검산: == 검사불량합 40] |  | — | 40 | 2.00%
② 페인트 외주 — 발송 → 회수 (입고검사 양품을 외주 도장)
외주업체 | 발송일 | 발송수량 | 회수일 | 회수수량 | 회수완료 · 비고
(주)대성도장 | 2026-06-14 | 1,960 EA | 2026-06-18 | 1,950 EA | 미완료(□) · 10EA 미회수
[검산] | 발송 ≤ 입고양품 : 참 (1,960 ≤ 1,960) |  | 회수 ≤ 발송 : 참 (1,950 ≤ 1,960)
③ 페인트후검사 (POST_PAINT / 전수검사) — 검사 개요 ※불량 나중에 점진 기록
검사방식 | 검사기간 (요구3) | 검사수량 | 양품(=최종) | 불량 | 판정 · 검사원 · 완료
전수 (FULL) | 2026-06-19 ~ (진행중) | 1,950 EA | 1,930 EA | 20 EA | CONDITIONAL · 김철수 · 미완료(□)
페인트후검사 항목별 불량 (디그&찍힘·스크래치는 양 단계 공통 → 단계별 분리 집계)
No | 검사항목 |  | 분류 | 불량수량 | 불량률 (÷1,950)
4 | 페인트 |  | 페인트 | 9 | 0.46%
5 | 페인트 작업 불량 |  | 도장 | 5 | 0.26%
2 | 디그&찍힘 (공통) |  | 외관 | 4 | 0.21%
3 | 스크래치 (공통) |  | 외관 | 2 | 0.10%
— | 원자재 |  | 원자재 | 해당없음 | /
합계(잠정) | 페인트후 불량 소계 [미완료=잠정] |  | — | 20 | 1.03%
④ 수량 정합성 검증 (규칙을 참/거짓으로 — 기록 신뢰성)
정합성 규칙 (술어) |  |  | 결과 | 실제값
Σ로트수량 ≤ 입고수량 |  |  | 참 | 2,000 ≤ 5,000
(전수) 입고검사수량 == 로트수량 |  |  | 참 | 2,000 == 2,000
입고: 양품 + 불량 == 검사수량 |  |  | 참 | 1,960 + 40 == 2,000
입고: 불량 == Σ항목별불량 |  |  | 참 | 40 == 40
페인트 발송 ≤ 입고양품 |  |  | 참 | 1,960 ≤ 1,960
페인트 회수 ≤ 발송 |  |  | 참 | 1,950 ≤ 1,960
(전수) 페인트후검사수량 == 회수수량 |  |  | 참 | 1,950 == 1,950
페인트후: 양품+불량 ≤ 검사수량 (미완료=soft) |  |  | 참(잠정) | 1,930 + 20 ≤ 1,950
■ 종합 결과
입고검사 양품 |  | 1,960 EA
최종 양품 (페인트후) |  | 1,930 EA
입고검사 수율 (÷로트) |  | 98.00% (1,960 / 2,000)
전체 수율 (÷로트) |  | 96.50% (1,930 / 2,000)
종합 불량률 |  | 3.25% ((40+25) / 2,000)
종합 판정 |  | 조건부 합격 (CONDITIONAL) — 페인트후검사 진행중
■ 비고 및 검사근거
비고 |  | 페인트후검사 미완료(미회수 10EA) — 회수 시 추가 기록 후 재발행(Rev 증가) 예정.
검사근거/표준 |  | 사내검사기준 QC-STD-PRISM Rev.2 / 도면 DWG-PR-0012
발급 안내 |  | 본 성적서는 Prism 검사관리 시스템에서 자동 생성됨 (데이터 기준 2026-06-24)
검사 (Inspected) 검사원 |  | 확인 (Checked) 검사반장 |  | 승인 (Approved) 품질책임자
(서명 / 날인) |  | (서명 / 날인) |  | (서명 / 날인)